## AGREGAT
COURBE SABLE DE CONCASSAGE
% | 0.8 | 1.1 | 4 | 7.3 | 35.6 | 91.1 | 100 | 99.1 | 99 | 100
TAMIS | 8 | 10 | 12.5 | 14 | 16 | 20 | 25 | 16 | 16 | 16
COURBE GRAVIER 1
% | 1 | 1.5 | 5.4 | 29.5 | 73.5 | 91.1 | 99.2 | 100 | 95.7 | 100 | 100 | 100
TAMIS | 5 | 6.3 | 8 | 10 | 12.5 | 14 | 16 | 20 | 20 | 25 | 8 | 10
COURBE GRAVIER 2
% | 2.2 | 2.6 | 10.9 | 34.6 | 68.4 | 95.5 | 99.5 | 100 | 100 | 98.5 | 99.8 | 100
TAMIS | 2 | 4 | 5 | 6.3 | 8 | 10 | 12.5 | 14 | 25 | 6.3 | 8
COURBE GRAVIER 2
% | 4 | 21.2 | 62.9 | 73 | 79.9 | 90.8 | 97.9 | 98.4 | 100 | 99.6 | 99.9
TAMIS | 0.08 | 0.2 | 0.4 | 0.5 | 0.63 | 1 | 2 | 4 | 5 | 6.3 | 8 | 10
REPUBLIQUE TUNISIENNE |  |  |  | ANALYSE GRANULOMETRIQUE | [8 empty] | DATE:28/01/2008
MAITRE D'OUVRAGE: MINISTÈRE DE L'EQUIPEMENT , DE L'HABITAT ET DE L'AMÉNAGEMENT DU TERRITOIRE |  |  |  | Direction Générale des Services Aériens et Maritimes |  |  |  | PROVENANCE:HWEREB(GRAVIERS4/8&8/14&12/20) +SABLE(BORJ HFAIEDH)
SOMATRA - GET |  |  |  | PROJET :Pretection du port de pêche de Bekalta |  |  |  | POSITION: CENTRALE CELECT BETON.
N° | LIMITE D’ATTERBERG |  | PASSING |  |  | PROPRETE |  |  | EQUIVALENT DE SABLE |  |  |  | C.B.R.95% imbibé
| LL | I.P. | 0.42 | 0.08 |  | 4/8 | 8/14 | 12/20 | 85.7%
|  |  | 62.9 | 4.2 |  | 0.8% | 0.5% | 0.5%
Laborantin (Nom Prénom Signature ) :EL KAHLA AMOR | [10 empty] | Date :01/02/2008
Date reception |  |  |  |  | Signature Responsable MDO | [5 empty] | Annexe :
q oui q non
MAITRE D'OUVRAGE: MINISTÈRE DE L'EQUIPEMENT , DE L'HABITAT ET DE L'AMÉNAGEMENT DU TERRITOIRE |  |  | ANALYSE GRANULOMETRIQUE |  |  | REPUBLIQUE TUNISIENNE | [6 empty] | ANALYSE GRANULOMETRIQUE
Direction Générale des Services Aériens et Maritimes
|  |  | PROJET :Pretection du port de pêche de Bekalta | [9 empty] | PROJET :Autoroute M'saken/Sfax
[6 empty] | SOMATRA - GET | [6 empty] | Lot 2:KERKER -EL JEM
Ouvrage |  |  |  |  | Ech N° |  |  |  |  | Ouvrage |  |  |  |  | Ech N°
Provenance |  | CARRIERE: HWEREB |  |  | Date prél | 2008-01-28 |  |  |  | Provenance |  | CARRIERE: HWEREB |  |  | Date prél | 2008-01-15
Position |  | CENTRALE SELECT BETON |  |  | Heure prél |  |  |  |  | Position |  | CENTRALE D'ENROBEE |  |  | Heure prél | 12 h
Nature |  | SABLE DE BETON |  |  | Section |  |  |  |  | Nature |  | GRAVIER 8/14 |  |  | Section
Observation |  |  |  |  | Opérateur | EL KAHLA AMOR |  |  |  | Observation |  | POUR REVETEMENT |  |  | Opérateur | NEJIB (CETEC)
Tamis | Refus Partiel Poids | Refus Cumulée Poids | Refus Cumulée % | Passant Cumulée % | Exigences % | N° tare |  |  |  | Tamis | Refus Partiel Poids | Refus Cumulée Poids | Refus Cumulée % | Passant Cumulée % | Exigences % | N° tare
[6 empty] | Poids tare | [9 empty] | Poids tare
[6 empty] | Poids tare +sol humide | [9 empty] | Poids tare +sol humide
63 | [9 empty] | 63
50 | [5 empty] | Poids tare + sol sec |  |  |  | 50 | [5 empty] | Poids tare + sol sec
31.5 | [9 empty] | 31.5
25 | [5 empty] | Poids d'eau |  |  |  | 25 | [5 empty] | Poids d'eau
20 | [5 empty] | Poids sol sec(g) | 500 |  |  | 20 | [5 empty] | Poids sol sec | 3985
16 | [5 empty] | Teneur en eauW% |  |  |  | 16 |  | 0 | 0 | 100 |  | Teneur en eauW%
14 | [5 empty] | Fraction < 4mm |  |  |  | 14 |  | 20 | 0.5018821 | 99.49812 |  | Fraction < 4mm
12.5 | [5 empty] | pods de la tare |  |  |  | 12.5 |  | 330 | 8.281054 | 91.71895 |  | pods de la tare
10 | [5 empty] | Poids tare+sol humide avant lavage |  |  |  | 10 |  | 1270 | 31.86951 | 68.13049 |  | Poids tare+sol humide avant lavage
8 | [5 empty] | Poids tare+sol sec après lavage |  |  |  | 8 |  | 2480 | 62.23338 | 37.76662 |  | Poids tare+sol sec après lavage
6.3 | [5 empty] | poids du sol sec avant lavage |  |  |  | 6.3 |  | 3205 | 80.4266 | 19.5734 |  | poids du sol sec avant lavage
5 |  | 0 | 0 | 100 |  | poids du sol sec après lavage |  |  |  | 5 |  | 3865 | 96.98871 | 3.011292 |  | poids du sol sec après lavage
4 |  | 8 | 1.6 | 98.4 |  | Réfus cumulé | Réfus % |  | passant % | 4 |  | 3970 | 99.62359 | 0.3764115 |  | Réfus cumulé | Réfus % | passant %
2 |  | 10.5 | 2.1 | 97.9 | [5 empty] | 2
1 |  | 45.8 | 9.16 | 90.84 | [5 empty] | 1
0.63 |  | 100.3 | 20.06 | 79.94 | [5 empty] | 0.63
0.5 |  | 134.9 | 26.98 | 73.02 | [5 empty] | 0.5 |  | 3975 | 99.74906 | 0.250941
0.4 |  | 185.6 | 37.12 | 62.88 | [5 empty] | 0.4
0.2 |  | 394.1 | 78.82 | 21.18 | [5 empty] | 0.2
0.08 |  | 478.8 | 95.76 | 4.24 | [5 empty] | 0.08
|  |  | ANALYSE GRANULOMETRIQUE | [9 empty] | ANALYSE GRANULOMETRIQUE
|  |  | PROJET :Autoroute M'saken/Sfax | [9 empty] | PROJET :Autoroute M'saken/Sfax
|  |  | Lot 2:KERKER -EL JEM | [9 empty] | Lot 2:KERKER -EL JEM
Ouvrage |  |  |  |  | Ech N° |  |  |  |  | Ouvrage |  |  |  |  | Ech N°
Provenance |  | CARRIERE: HWEREB(ABBASSI) |  |  | Date prél | 2007-12-01 |  |  |  | Provenance |  | CARRIERE: HWEREB(GCB) |  |  | Date prél | 2008-01-05
Position |  | CENTRALE D'ENROBEE |  |  | Heure prél |  |  |  |  | Position |  | CENTRALE D'ENROBEE |  |  | Heure prél
Nature |  | GRAVIER 12/20 |  |  | Section |  |  |  |  | Nature |  | SABLE 0/6 |  |  | Section
Observation |  |  |  |  | Opérateur | NEJIB (CETEC) |  |  |  | Observation |  | N°2(JAUNEATRE) |  |  | Opérateur | NEJIB (CETEC)
Tamis | Refus Partiel Poids | Refus Cumulée Poids | Refus Cumulée % | Passant Cumulée % | Exigences % | N° tare |  |  |  | Tamis | Refus Partiel Poids | Refus Cumulée Poids | Refus Cumulée % | Passant Cumulée % | Exigences % | N° tare
[6 empty] | Poids tare | [9 empty] | Poids tare
[6 empty] | Poids tare +sol humide | [9 empty] | Poids tare +sol humide
63 | [9 empty] | 63
50 | [5 empty] | Poids tare + sol sec |  |  |  | 50 | [5 empty] | Poids tare + sol sec
31.5 | [9 empty] | 31.5
25 |  | 0 | 0 | 100 |  | Poids d'eau |  |  |  | 25 | [5 empty] | Poids d'eau
20 |  | 360 | 5.413534 | 94.58647 |  | Poids sol sec | 6650 |  |  | 20 | [5 empty] | Poids sol sec | 5345
16 |  | 1780 | 26.76692 | 73.23308 |  | Teneur en eauW% |  |  |  | 16 | [5 empty] | Teneur en eauW%
14 |  | 3290 | 49.47368 | 50.52632 |  | Fraction < 4mm |  |  |  | 14 | [5 empty] | Fraction < 4mm
12.5 |  | 6215 | 93.45865 | 6.541353 |  | pods de la tare |  |  |  | 12.5 | [5 empty] | pods de la tare
10 |  | 6420 | 96.54135 | 3.458647 |  | Poids tare+sol humide avant lavage |  |  |  | 10 | [5 empty] | Poids tare+sol humide avant lavage
8 |  | 6600 | 99.24812 | 0.7518797 |  | Poids tare+sol sec après lavage |  |  |  | 8 |  | 10 | 0.1870907 | 99.81291 |  | Poids tare+sol sec après lavage
6.3 |  | 6615 | 99.47368 | 0.5263158 |  | poids du sol sec avant lavage |  |  |  | 6.3 |  | 85 | 1.590271 | 98.40973 |  | poids du sol sec avant lavage
5 |  | 6625 | 99.62406 | 0.3759398 |  | poids du sol sec après lavage |  |  |  | 5 |  | 420 | 7.857811 | 92.14219 |  | poids du sol sec après lavage
4 | [5 empty] | Réfus cumulé | Réfus % |  | passant % | 4 |  | 900 | 16.83817 | 83.16183 |  | Réfus cumulé | Réfus % | passant %
2 | [9 empty] | 2 |  | 2295 | 42.93732 | 57.06268
[10 empty] | 1 |  | 3135 | 58.65295 | 41.34705
[10 empty] | 0.63 |  | 3460 | 64.7334 | 35.2666
[10 empty] | 0.5 |  | 3595 | 67.25912 | 32.74088
0.5 |  | 6635 | 99.77444 | 0.2255639 | [5 empty] | 0.4 |  | 3705 | 69.31712 | 30.68288
0.2 | [9 empty] | 0.2 |  | 4045 | 75.6782 | 24.3218
0.08 | [9 empty] | 0.08 |  | 4580 | 85.68756 | 14.31244
ANALYSE GRANULOMETRIQUE
PROJET :Autoroute M'saken/Sfax
Lot 2:KERKER -EL JEM
Ouvrage |  |  |  |  | Ech N°
Provenance |  | CARRIERE: HWEREB |  |  | Date prél | 2007-06-23
Position |  | CENTRALE D'ENROBEE |  |  | Heure prél | 11H 00'
Nature |  | SABLE 0/6 |  |  | Section
Observation |  | ECH N°02 |  |  | Opérateur | NEJIB (CETEC)
Tamis | Refus Partiel Poids | Refus Cumulée Poids | Refus Cumulée % | Passant Cumulée % | Exigences % | N° tare
Poids tare
Poids tare +sol humide
63
50 | [5 empty] | Poids tare + sol sec
31.5
25 | [5 empty] | Poids d'eau
20 | [5 empty] | Poids sol sec | 4370
16 | [5 empty] | Teneur en eauW%
14 | [5 empty] | Fraction < 4mm
12.5 | [5 empty] | pods de la tare
10 | [5 empty] | Poids tare+sol humide avant lavage
8 |  | 5 | 0.1144165 | 99.88558 |  | Poids tare+sol sec après lavage
6.3 |  | 15 | 0.3432494 | 99.65675 |  | poids du sol sec avant lavage
5 |  | 280 | 6.407323 | 93.59268 |  | poids du sol sec après lavage
4 |  | 720 | 16.47597 | 83.52403 |  | Réfus cumulé | Réfus % |  | passant %
2 |  | 1935 | 44.27918 | 55.72082
|  | 2600 | 59.49657 | 40.50343
|  | 2885 | 66.01831 | 33.98169
|  | 2970 | 67.96339 | 32.03661
0.4 |  | 3130 | 71.62471 | 28.37529
0.2 |  | 3510 | 80.32037 | 19.67963
0.08 |  | 3770 | 86.27002 | 13.72998
GRAVIER 12/20
SABLE 0/6
GRAVIER 8/14
GRAVIER12/20
SABLE
GRAVIER 4/8