## Feuil1
MAITRE D'OUVRAGE: MINISTÈRE DE L'EQUIPEMENT , DE L'HABITAT ET DE L'AMÉNAGEMENT DU TERRITOIRE |  |  | PROCES VERBAL D’ESSAIS DE COMPRESSION SIMPLE SUR EPROUVETTES DE BETON |  |  |  | REPUBLIQUE TUNISIENNE
Direction Générale des Services Aériens et Maritimes
PROJET :Pretection du port de pêche de Bekalta
PROJET : Pretection du port de Bekalta | [5 empty] | NATURE ET DOSAGE DU BETON :Q400
ACCROPODES 1,5 m3 | [5 empty] | NOMBRE D’EPROUVETTES : 0 3
Eprouvette N° | Date |  | Age Jours | Poids de L’éprouvette (KG) | Charge En KN | Contrainte De Rupture (MPA) | Contrainte Moyenne (MPA) | DENSITES
| Coulage | Ecrasement
1 | 2008-01-05 | 2008-01-12 | 07j | 15075 | 454.6 | 22.61692 | 21.88557 | 2.335925
2 |  |  |  | 15015 | 444.5 | 22.11443
3 |  |  |  | 14970 | 420.6 | 20.92537
4 |  | 2008-02-02 | 28j | 15170 | 533.9 | 26.56219 | 27.12106 | 2.351737
5 |  |  |  | 15125 | 577.6 | 28.73632
6 |  |  |  | 15070 | 523.9 | 26.06468
7 | 2008-01-07 | 2008-01-14 | 07j | 15420 | 453.8 | 22.57711 | 22.45439 | 2.395542
8 |  |  |  | 15675 | 456.8 | 22.72637
9 |  |  |  | 15115 | 443.4 | 22.0597
10 |  | 2008-02-04 | 28j | 15460 | 601.5 | 29.93 | 29.89 | 2.407983
11 |  |  |  | 15500 | 609.1 | 30.3
12 |  |  |  | 15490 | 591.6 | 29.43
13 | 2008-01-08 | 2008-01-15 | 07j | 15055 | 455.8 | 22.67662 | 22.75788 | 2.358994
14 |  |  |  | 15040 | 419.9 | 20.89055
15 |  |  |  | 15410 | 496.6 | 24.70647
16 |  | 2008-01-05 | 28j | 15140 | 587.5 | 29.22886 | 27.9602 | 2.37014
17 |  |  |  | 15170 | 536.5 | 26.69154
18 |  |  |  | 15410 | 491.4 | 24.44776
19 | 2008-01-10 | 2008-01-17 | 07j | 15400 | 419.6 | 20.88 | 20.56 | 2.395801
20 |  |  |  | 15415 | 407.6 | 20.28
21 |  |  |  | 15400 | 412.6 | 20.53
22 |  | 2008-02-07 | 28j | 15450 | 399.6 | 19.88 | 24.77 | 2.406169
23 |  |  |  | 15425 | 509.8 | 25.36
24 |  |  |  | 15540 | 486.1 | 24.18
25 | 2008-01-14 | 2008-01-22 | 08j | 15480 | 673.7 | 33.51741 | 32.43947 | 2.399948
26 |  |  |  | 15390 | 645.7 | 32.12438
27 |  |  |  | 15425 | 636.7 | 31.67662
28 |  | 2008-02-12 | 31j | 15515 | 831.3 | 41.35821 | 39.96766 | 2.400985
29 |  |  |  | 15365 | 775.4 | 38.57711
30 |  |  |  | 15435 | 629.9 | 31.33831
31 | 2008-01-17 | 2008-01-26 | 09j | 15540 | 531 | 26.41791 | 26.85075 | 2.412908
32 |  |  |  | 15480 | 586 | 29.15423
33 |  |  |  | 15525 | 502.1 | 24.9801
34 |  | 2008-02-14 | 28j | 15395 | 615.5 | 30.62189 | 32.58209 | 2.399689
35 |  |  |  | 15425 | 691.6 | 34.40796
36 |  |  |  | 15470 | 657.6 | 32.71642
1/2
MAITRE D'OUVRAGE: MINISTÈRE DE L'EQUIPEMENT , DE L'HABITAT ET DE L'AMÉNAGEMENT DU TERRITOIRE |  |  | PROCES VERBAL D’ESSAIS DE COMPRESSION SIMPLE SUR EPROUVETTES DE BETON |  |  |  | REPUBLIQUE TUNISIENNE
Direction Générale des Services Aériens et Maritimes
PROJET :Pretection du port de pêche de Bekalta
PROJET : Pretection du port de Bekalta | [5 empty] | NATURE ET DOSAGE DU BETON :Q400
ACCROPODES 1,5 m3 | [5 empty] | NOMBRE D’EPROUVETTES : 0 3
37 | 2008-01-22 | 2008-01-29 | 07j | 15480 | 363.1 | 18.06468 | 18.33167 | 2.405391
38 |  |  |  | 15500 | 382.9 | 19.04975
39 |  |  |  | 15420 | 359.4 | 17.8806
40 |  | 2008-02-19 | 28j | 15520 | 758.8 | 37.75124 | 37.86816 | 2.406947
41 |  |  |  | 15410 | 763.5 | 37.98507
42 |  |  |  | 15500 | 600.7 | 29.88557
43 | 2008-01-25 | 2008-02-02 | 08j | 15550 | 588 | 29.25373 | 31.18408 | 2.417833
44 |  |  |  | 15580 | 627.7 | 31.22886
45 |  |  |  | 15510 | 664.7 | 33.06965
46 | 2008-01-26 | 2008-02-02 | 07j | 15430 | 380 | 18.90547 | 22.30846 | 2.401503
47 |  |  |  | 15380 | 452.3 | 22.50249
48 |  |  |  | 15515 | 444.5 | 22.11443
49 | 2008-01-29 | 2008-02-05 | 07j | 15425 | 393.5 | 19.57711 | 19.20398 | 2.403577
50 |  |  |  | 15490 | 391.4 | 19.47264
51 |  |  |  | 15450 | 380.6 | 18.93532
2/2

## Feuil2
MAITRE D'OUVRAGE: MINISTÈRE DE L'EQUIPEMENT , DE L'HABITAT ET DE L'AMÉNAGEMENT DU TERRITOIRE |  |  | ANALYSE GRANULOMETRIQUE |  |  | REPUBLIQUE TUNISIENNE
Direction Générale des Services Aériens et Maritimes
PROJET :Pretection de la falaise de Mahdia contre l'érosion
Ouvrage |  |  |  |  | Ech N°
Provenance |  | EL ALAA |  |  | Date prél | 2007-02-22
Position |  |  |  |  | Heure prél
Nature |  | SABLE DE BÉTON |  |  | EN PRESENCE DE | Kessentini Amir + Dammak Issam +Naimi Hichem
Observation
Tamis | Refus Partiel Poids | Refus Cumulée Poids | Refus Cumulée % | Passant Cumulée % | Exigences % | N° tare
Poids tare
Poids tare +sol humide
Poids tare + sol sec
Poids d'eau
[6 empty] | Poids sol sec | 1451.3
Teneur en eauW%
Fraction < 4mm
pods de la tare
Poids tare+sol humide avant lavage
8 |  | 0 | 0 | 100 |  | Poids tare+sol sec après lavage
6.3 |  | 7.8 | 0.5374492 | 99.46255 |  | poids du sol sec avant lavage
5 |  | 13.8 | 0.9508716 | 99.04913 |  | poids du sol sec après lavage
4 |  | 20.5 | 1.412527 | 98.58747 |  | Réfus cumulé | Réfus % | passant %
2 |  | 101.1 | 6.966168 | 93.03383
1 |  | 491.7 | 33.87997 | 66.12003
0.63 |  | 773.4 | 53.29015 | 46.70985
0.5 |  | 900.9 | 62.07538 | 37.92462
0.4 |  | 1011.9 | 69.7237 | 30.2763
0.2 |  | 1304.6 | 89.89182 | 10.10818
0.08 |  | 1427.2 | 98.33942 | 1.66058

## Feuil3
MAITRE D'OUVRAGE: MINISTÈRE DE L'EQUIPEMENT , DE L'HABITAT ET DE L'AMÉNAGEMENT DU TERRITOIRE |  |  |  | ANALYSE GRANULOMETRIQUE | [8 empty] | DATE:
|  |  |  | PROJET :Pretection de la falaise de Mahdia contr l'érosion |  |  |  | PROVENANCE: HWEREB(GRAVIER 4/12+ SABLE) |  |  |  |  | 2007-02-22
POSITION: CENTRALE I (GP1)
N° | LIMITE D’ATTERBERG |  | PASSING |  |  | E.S(PISTON) | E.S (VISUEL) |  | PROCTOR |  |  | C.B.R.95% immédiat | C.B.R.95% imbibé
| LL | I.P. | 0.42 | 0.08 |  |  |  |  | Ds max | α opt.
|  |  |  | 1.7 |  | 84% | 85%
Laborantin (Nom Prénom Signature ) : Kessentini Amir+Dammak Issam+ Naimi Hichem | [10 empty] | Date :22/02/07
Date reception |  |  |  |  | Signature Responsable MDO | [5 empty] | Annexe :
q oui q non
SABLE DE BETON
GRAVIER 4/12